## 产品目录总览
KULPES® 树脂产品目录 - 汇总导航
序号 | 产品系列 / 类别 | 工作表名称 | 型号数量 | 主要应用领域 | 对应原文件
1 | 全产品综合汇总表 | 全产品总表 | 70 | 整合全部6大系列产品，支持多维度筛选与对比 | 汇总整合
2 | KULPES® 聚酯多元醇 | 聚酯多元醇 | 22 | 聚氨酯热熔胶、UV树脂、聚氨酯弹性体、软包装 | 第 2 页
3 | KULPES® 改性多元醇 | 改性多元醇 | 6 | 聚氨酯热熔胶、软包装 | 第 2 页
4 | KULPES® 固体丙烯酸树脂 | 固体丙烯酸树脂 | 15 | 热熔胶、胶粘剂、防腐涂料、UV涂料、热转印、印刷油墨、标线漆 | 第 3 页
5 | KULPES® 高分子量聚酯树脂 | 高分子量聚酯树脂 | 9 | 印刷油墨、粘合剂、罐听涂料、热密封涂料 | 第 3 页
6 | KULPES® 溶剂型聚酯树脂 | 溶剂型聚酯树脂 | 12 | 建筑卷材、家电卷材、罐听外涂/内涂、印刷油墨 | 第 4 页
7 | KULPES® 附着力促进剂 | 附着力促进剂 | 6 | 工业涂料、卷材涂料、木器涂料、罐听涂料、交通涂料、塑胶涂料等 | 第 4 页
8 | 特性指标测试方法与企业信息 | 测试方法与企业信息 | - | GB/T测试标准规范、企业联络信息 | 第 4 页
合计 | 共计 6 大产品系列 |  | 70 款型号 | 完整收录原 PDF 全部物性指标、应用矩阵与测试标准

## 全产品总表
KULPES® 全产品综合参数汇总表
序号 | 产品大类 | 产品型号 | 形态 / 基础单体 | 供货固含 (%) | 溶剂 | 玻璃化温度 Tg (°C) | 分子量 (g/mol) | 羟值 (mgKOH/g) | 酸值 (mgKOH/g) | 熔点 (°C) | 软化点 (°C) | 粘度 (MPa.s) | PH值 | 主要应用领域
1 | 聚酯多元醇 | RS 6059 | 无定形态 | 100 | - | 10 | 1800 | 50-60 | ≤2 |  | 55 |  |  | 聚氨酯热熔胶
2 | 聚酯多元醇 | RS 6067 | 无定形态 | 100 | - | 30 | 3000 | 30-40 | ≤2 |  | 78 |  |  | 聚氨酯热熔胶
3 | 聚酯多元醇 | RS 6069 | 无定形态 | 100 | - | 30 | 3000 | 30-40 | ≤2 |  | 77 |  |  | 聚氨酯热熔胶
4 | 聚酯多元醇 | RS 6073 | 无定形态 | 100 | - | 30 | 5500 | 18-24 | ≤2 |  | 87 |  |  | 聚氨酯热熔胶、软包装
5 | 聚酯多元醇 | RS 6078 | 无定形态 | 100 | - | 50 | 2600 | 37-45 | ≤2 |  | 96 |  |  | 聚氨酯热熔胶
6 | 聚酯多元醇 | RS 6131 | 液态 | 100 | - | -60 | 3500 | 25-35 | ≤2 | 30 | 39 |  |  | 聚氨酯热熔胶、UV树脂、聚氨酯弹性体、软包装
7 | 聚酯多元醇 | RS 6128 | 液态 | 100 | - | -50 | 5500 | 18-25 | ≤2 |  |  |  |  | 聚氨酯热熔胶、UV树脂、聚氨酯弹性体、软包装
8 | 聚酯多元醇 | RS 6119 | 液态 | 100 | - | -30 | 3500 | 25-35 | ≤2 |  |  |  |  | 聚氨酯热熔胶、聚氨酯弹性体、软包装
9 | 聚酯多元醇 | RS 6071 | 液态 | 100 | - | -25 | 1000 | 100-120 | ≤2 |  |  |  |  | 聚氨酯热熔胶、UV树脂、聚氨酯弹性体、软包装
10 | 聚酯多元醇 | RS 6108 | 液态 | 100 | - | -15 | 3500 | 25-35 | ≤2 |  |  |  |  | 聚氨酯热熔胶、聚氨酯弹性体
11 | 聚酯多元醇 | RS 6183 | 结晶态 | 100 | - | -60 | 3500 | 25-35 | ≤2 | 56 | 62 |  |  | 聚氨酯热熔胶、软包装
12 | 聚酯多元醇 | RS 6184 | 结晶态 | 100 | - | -60 | 8500 | 12-18 | ≤2 | 57 | 64 |  |  | 聚氨酯热熔胶
13 | 聚酯多元醇 | RS 6173 | 结晶态 | 100 | - | -40 | 3500 | 25-35 | ≤2 | 95 |  |  |  | 聚氨酯热熔胶
14 | 聚酯多元醇 | RS 6193 | 结晶态 | 100 | - |  | 3500 | 25-35 | ≤2 | 70 | 77 |  |  | 聚氨酯热熔胶
15 | 聚酯多元醇 | RS 6194 | 结晶态 | 100 | - |  | 3500 | 25-35 | ≤2 | 65 | 73 |  |  | 聚氨酯热熔胶
16 | 聚酯多元醇 | RS 6195 | 结晶态 | 100 | - |  | 5500 | 15-25 | ≤2 | 72 | 79 |  |  | 聚氨酯热熔胶
17 | 聚酯多元醇 | RS 6197 | 结晶态 | 100 | - | -30 | 3500 | 25-35 | ≤5 | 115 | 117 |  |  | 聚氨酯热熔胶
18 | 聚酯多元醇 | RS 6198 | 结晶态 | 100 | - | -30 | 5000 | 15-25 | ≤5 | 115 | 118 |  |  | 聚氨酯热熔胶
19 | 聚酯多元醇 | RS 6248 | 结晶态 | 100 | - |  | 3500 | 25-35 | ≤3 | 90 | 95 |  |  | 聚氨酯热熔胶、UV树脂
20 | 聚酯多元醇 | RS 6168 | 结晶态 | 100 | - |  | 3500 | 25-35 | ≤2 |  | 85 |  |  | 聚氨酯热熔胶
21 | 聚酯多元醇 | RS 6163 | 结晶态 | 100 | - | -18 | 3500 | 25-35 | ≤2 |  | 92 |  |  | 聚氨酯热熔胶
22 | 聚酯多元醇 | RS 6164 | 结晶态 | 100 | - | -25 | 3500 | 27-35 | ≤2 |  | 123 |  |  | 聚氨酯热熔胶
23 | 改性多元醇 | RS 6217 | 液态 | 100 | - | -60 | 2000 | 45-55 | ≤2 |  |  |  |  | 聚氨酯热熔胶
24 | 改性多元醇 | RS 6227 | 液态 | 100 | - | -60 | 2000 | 51-58 | ≤2 |  |  |  |  | 聚氨酯热熔胶
25 | 改性多元醇 | RS 6331 | 液态 | 100 | - | -60 | 2400 | 45-55 | ≤6 |  |  |  |  | 聚氨酯热熔胶
26 | 改性多元醇 | RS 5806 | 液态 | 100 | - | -30 | 50000 | 25 | ≤2 |  |  |  |  | 聚氨酯热熔胶、软包装
27 | 改性多元醇 | RS 5807 | 液态 | 100 | - | -15 | 30000 | 30 | ≤2 |  |  |  |  | 聚氨酯热熔胶
28 | 改性多元醇 | RS 5800 | 液态 | 100 | - | -15 | 10000 | 25 | ≤2 |  |  |  |  | 聚氨酯热熔胶
29 | 固体丙烯酸树脂 | RS 530 | BMA/MMA | 100 | - | 44 | 60000 |  | 11 | 125 |  |  |  | 聚氨酯热熔胶、印刷油墨
30 | 固体丙烯酸树脂 | RS 514 | BMA/MMA | 100 | - | 50 | 57000 | 1.5 | 4 | 120 |  |  |  | 聚氨酯热熔胶、印刷油墨
31 | 固体丙烯酸树脂 | RS 575 | BMA/MMA | 100 | - | 50 | 35000 |  | 8 | 130 |  |  |  | 聚氨酯热熔胶、UV涂料
32 | 固体丙烯酸树脂 | RS 585 | BMA/MMA | 100 | - | 56 | 60000 |  | 9 | 130 |  |  |  | 聚氨酯热熔胶、防腐涂料、印刷油墨
33 | 固体丙烯酸树脂 | RS 584 | BMA/MMA | 100 | - | 60 | 57000 |  | 8 | 150 |  |  |  | 聚氨酯热熔胶、防腐涂料、印刷油墨、马路标线漆
34 | 固体丙烯酸树脂 | RS 516 | BMA/MMA | 100 | - | 61 | 63000 |  | 8 | 150 |  |  |  | 聚氨酯热熔胶、防腐涂料、UV涂料、热转印、印刷油墨、马路标线漆
35 | 固体丙烯酸树脂 | RS 528 | MMA/BMA | 100 | - | 70 | 67000 | 4 | ≤1 | 165 |  |  |  | 聚氨酯热熔胶、防腐涂料、印刷油墨
36 | 固体丙烯酸树脂 | RS 586 | MMA/BMA | 100 | - | 75 | 63000 |  | ≤1 | 160 |  |  |  | 聚氨酯热熔胶、防腐涂料、印刷油墨、马路标线漆
37 | 固体丙烯酸树脂 | RS 529 | MMA/BMA | 100 | - | 78 | 35000 | 3 | 7 | 155 |  |  |  | 聚氨酯热熔胶、防腐涂料、印刷油墨、马路标线漆
38 | 固体丙烯酸树脂 | RS 587 | MMA/BMA | 100 | - | 82 | 35000 |  | 6 | 160 |  |  |  | 聚氨酯热熔胶、防腐涂料、印刷油墨、马路标线漆
39 | 固体丙烯酸树脂 | RS 501 | MMA/BMA | 100 | - | 87 | 40000 | 5 | 6 | 160 |  |  |  | 聚氨酯热熔胶、UV涂料
40 | 固体丙烯酸树脂 | RS 573 | MMA | 100 | - | 103 | 110000 |  | ≤1 | 235 |  |  |  | 胶粘剂、热转印
41 | 固体丙烯酸树脂 | RS 580 | MMA | 100 | - | 106 | 110000 |  | ≤1 | 235 |  |  |  | 胶粘剂、热转印
42 | 固体丙烯酸树脂 | RS 551 | MMA | 100 | - | 110 | 110000 |  | ≤1 | 235 |  |  |  | 胶粘剂、热转印
43 | 固体丙烯酸树脂 | RS 591 | MMA | 100 | - | 119 | 165000 |  | ≤1 | 250 |  |  |  | 胶粘剂、热转印
44 | 高分子量聚酯树脂 | RS 6204 | 液态 | 100 | - | -30 | 10000 | 6-12 | ≤2 |  |  |  |  | 印刷油墨、粘合剂
45 | 高分子量聚酯树脂 | RS 6208 | 结晶态 | 100 | - | -10 | 15000 | 4-10 | ≤4 |  | 95 |  |  | 印刷油墨、粘合剂
46 | 高分子量聚酯树脂 | CP 711 | 固体 | 100 | - | 45 | 16000 | 5-10 | ≤2 |  |  |  |  | 印刷油墨、粘合剂、罐听涂料、热密封涂料
47 | 高分子量聚酯树脂 | CP 710 | 固体 | 100 | - | 63 | 20000 | 4-7 | ≤2 |  |  |  |  | 印刷油墨
48 | 高分子量聚酯树脂 | CP 708 | 固体 | 100 | - | 65 | 20000 | 4-7 | ≤5 |  |  |  |  | 印刷油墨、热密封涂料
49 | 高分子量聚酯树脂 | CP 706 | 固体 | 100 | - | 67 | 20000 | 4-7 | ≤2 |  |  |  |  | 印刷油墨、粘合剂
50 | 高分子量聚酯树脂 | CP 705 | 固体 | 100 | - | 67 | 15000 | 4-7 | ≤2 |  |  |  |  | 印刷油墨
51 | 高分子量聚酯树脂 | CP 752 | 固体 | 100 | - | 70 | 18000 | 4-7 | ≤2 |  |  |  |  | 罐听涂料
52 | 高分子量聚酯树脂 | CP 712 | 固体 | 100 | - | 102 | 15000 | 4-7 | ≤3 |  |  |  |  | 罐听涂料
53 | 溶剂型聚酯树脂 | CL 736 A | 溶液 | 60 | 溶剂型 | -5 | 7000 | 15-20 | ≤2 |  |  | 4500 |  | 建筑卷材、家电卷材、罐听外涂
54 | 溶剂型聚酯树脂 | CL 730 D | 溶液 | 65 | 溶剂型 | 15 | 4000 | 51-58 | ≤3 |  |  | 2000 |  | 建筑卷材、家电卷材、印刷油墨
55 | 溶剂型聚酯树脂 | CL 715 A | 溶液 | 65 | 溶剂型 | 20 | 5500 | 15-25 | ≤3 |  |  | 15000 |  | 建筑卷材、家电卷材、印刷油墨
56 | 溶剂型聚酯树脂 | CL 798 L | 溶液 | 65 | 溶剂型 | 20 | 3000 | 30-40 | ≤3 |  |  | 5000 |  | 建筑卷材、家电卷材、印刷油墨
57 | 溶剂型聚酯树脂 | CL 755 J | 溶液 | 65 | 溶剂型 | 20 | 2000 | 70-80 | ≤8 |  |  | 5000 |  | 建筑卷材、家电卷材、印刷油墨
58 | 溶剂型聚酯树脂 | CL 737 F | 溶液 | 55 | 溶剂型 | 25 | 4000 | 35-45 | ≤4 |  |  | 2000 |  | 罐听外涂、印刷油墨
59 | 溶剂型聚酯树脂 | CL 728 D | 溶液 | 65 | 溶剂型 | 25 | 2000 | 90-100 | ≤8 |  |  | 5000 |  | 印刷油墨
60 | 溶剂型聚酯树脂 | CL 718 C | 溶液 | 50 | 溶剂型 | 30 | 5500 | 18-24 | ≤2 |  |  | 3000 |  | 建筑卷材、家电卷材、罐听外涂、罐听内涂、印刷油墨
61 | 溶剂型聚酯树脂 | CL 718 D | 溶液 | 55 | 溶剂型 | 30 | 5500 | 18-24 | ≤2 |  |  | 4000 |  | 建筑卷材、家电卷材、罐听外涂、罐听内涂、印刷油墨
62 | 溶剂型聚酯树脂 | CL 726 C | 溶液 | 55 | 溶剂型 | 30 | 6000 | 18-24 | ≤2 |  |  | 4500 |  | 建筑卷材、家电卷材、罐听外涂、罐听内涂
63 | 溶剂型聚酯树脂 | CP 711 A | 溶液 | 40 | 溶剂型 | 45 | 15000 | 7-11 | ≤3 |  |  | 5000 |  | 建筑卷材、家电卷材、罐听外涂、罐听内涂、印刷油墨
64 | 溶剂型聚酯树脂 | CL 720 A | 溶液 | 50 | 溶剂型 | 60 | 5500 | 18-24 | ≤2 |  |  | 3000 |  | 建筑卷材、家电卷材、罐听外涂、罐听内涂、印刷油墨
65 | 附着力促进剂 | KAW | 溶液 | 60 | 二甲苯 |  |  | 30 | - |  |  | 500 | - | 工业涂料、卷材涂料、木器涂料、罐听涂料、交通涂料
66 | 附着力促进剂 | KAW-B | 溶液 | 60 | 醋酸丁酯 |  |  | 30 | - |  |  | 500 | - | 工业涂料、卷材涂料、罐听涂料、交通涂料、印刷油墨
67 | 附着力促进剂 | KAW-100 | 液体/树脂 | 100 | - |  |  | 30 | - |  |  | 500 (60%XYL) |  | 工业涂料、木器涂料、罐听涂料、交通涂料、印刷油墨
68 | 附着力促进剂 | KAH | 液体/树脂 | 100 | - |  |  | 25 | - |  |  | 1000 |  | 工业涂料、卷材涂料、木器涂料
69 | 附着力促进剂 | KA-13 | 水性分散体 | 45 | 水 |  |  | 60 | - |  |  | 100 | - | 水性木器漆、水性塑胶漆、水性工业漆
70 | 附着力促进剂 | KA-16 | 液体/树脂 | 100 | - |  |  | 60 | - |  |  | 15000 |  | 工业涂料、罐听涂料、塑胶涂料

## 聚酯多元醇
KULPES® 聚酯多元醇
型号 | 形态 | 供货形式 (%固含量) | 玻璃化温度 (°C) | 分子量 (g/mol) | 羟值 (mgKOH/g) | 酸值 (mgKOH/g) | 熔点 (°C) | 软化点 (°C) | 应用领域
[9 empty] | 聚氨酯热熔胶 | UV 树脂 | 聚氨酯弹性体 | 软包装
RS 6059 | 无定形态 | 100 | 10 | 1800 | 50-60 | ≤2 |  | 55 | +
RS 6067 | 无定形态 | 100 | 30 | 3000 | 30-40 | ≤2 |  | 78 | +
RS 6069 | 无定形态 | 100 | 30 | 3000 | 30-40 | ≤2 |  | 77 | +
RS 6073 | 无定形态 | 100 | 30 | 5500 | 18-24 | ≤2 |  | 87 | + |  |  | +
RS 6078 | 无定形态 | 100 | 50 | 2600 | 37-45 | ≤2 |  | 96 | +
RS 6131 | 液态 | 100 | -60 | 3500 | 25-35 | ≤2 | 30 | 39 | + | + | + | +
RS 6128 | 液态 | 100 | -50 | 5500 | 18-25 | ≤2 |  |  | + | + | + | +
RS 6119 | 液态 | 100 | -30 | 3500 | 25-35 | ≤2 |  |  | + |  | + | +
RS 6071 | 液态 | 100 | -25 | 1000 | 100-120 | ≤2 |  |  | + | + | + | +
RS 6108 | 液态 | 100 | -15 | 3500 | 25-35 | ≤2 |  |  | + |  | +
RS 6183 | 结晶态 | 100 | -60 | 3500 | 25-35 | ≤2 | 56 | 62 | + |  |  | +
RS 6184 | 结晶态 | 100 | -60 | 8500 | 12-18 | ≤2 | 57 | 64 | +
RS 6173 | 结晶态 | 100 | -40 | 3500 | 25-35 | ≤2 | 95 |  | +
RS 6193 | 结晶态 | 100 |  | 3500 | 25-35 | ≤2 | 70 | 77 | +
RS 6194 | 结晶态 | 100 |  | 3500 | 25-35 | ≤2 | 65 | 73 | +
RS 6195 | 结晶态 | 100 |  | 5500 | 15-25 | ≤2 | 72 | 79 | +
RS 6197 | 结晶态 | 100 | -30 | 3500 | 25-35 | ≤5 | 115 | 117 | +
RS 6198 | 结晶态 | 100 | -30 | 5000 | 15-25 | ≤5 | 115 | 118 | +
RS 6248 | 结晶态 | 100 |  | 3500 | 25-35 | ≤3 | 90 | 95 | + | +
RS 6168 | 结晶态 | 100 |  | 3500 | 25-35 | ≤2 |  | 85 | +
RS 6163 | 结晶态 | 100 | -18 | 3500 | 25-35 | ≤2 |  | 92 | +
RS 6164 | 结晶态 | 100 | -25 | 3500 | 27-35 | ≤2 |  | 123 | +

## 改性多元醇
KULPES® 改性多元醇
型号 | 形态 | 供货形式 (%固含量) | 玻璃化温度 (°C) | 分子量 (g/mol) | 羟值 (mgKOH/g) | 酸值 (mgKOH/g) | 熔点 (°C) | 软化点 (°C) | 应用领域
[9 empty] | 聚氨酯热熔胶 | UV 树脂 | 聚氨酯弹性体 | 软包装
RS 6217 | 液态 | 100 | -60 | 2000 | 45-55 | ≤2 |  |  | +
RS 6227 | 液态 | 100 | -60 | 2000 | 51-58 | ≤2 |  |  | +
RS 6331 | 液态 | 100 | -60 | 2400 | 45-55 | ≤6 |  |  | +
RS 5806 | 液态 | 100 | -30 | 50000 | 25 | ≤2 |  |  | + |  |  | +
RS 5807 | 液态 | 100 | -15 | 30000 | 30 | ≤2 |  |  | +
RS 5800 | 液态 | 100 | -15 | 10000 | 25 | ≤2 |  |  | +

## 固体丙烯酸树脂
KULPES® 固体丙烯酸树脂
型号 | 基础单体 | 玻璃化温度 (°C) | 分子量 | 羟值 (mgKOH/g) | 酸值 (mgKOH/g) | 熔点 (°C) | 应用领域
[7 empty] | 聚氨酯热熔胶 | 胶粘剂 | 防腐涂料 | UV 涂料 | 热转印 | 印刷油墨 | 马路标线漆
RS 530 | BMA/MMA | 44 | 60000 |  | 11 | 125 | + |  |  |  |  | +
RS 514 | BMA/MMA | 50 | 57000 | 1.5 | 4 | 120 | + |  |  |  |  | +
RS 575 | BMA/MMA | 50 | 35000 |  | 8 | 130 | + |  |  | +
RS 585 | BMA/MMA | 56 | 60000 |  | 9 | 130 | + |  | + |  |  | +
RS 584 | BMA/MMA | 60 | 57000 |  | 8 | 150 | + |  | + |  |  | + | +
RS 516 | BMA/MMA | 61 | 63000 |  | 8 | 150 | + |  | + | + | + | + | +
RS 528 | MMA/BMA | 70 | 67000 | 4 | ≤1 | 165 | + |  | + |  |  | +
RS 586 | MMA/BMA | 75 | 63000 |  | ≤1 | 160 | + |  | + |  |  | + | +
RS 529 | MMA/BMA | 78 | 35000 | 3 | 7 | 155 | + |  | + |  |  | + | +
RS 587 | MMA/BMA | 82 | 35000 |  | 6 | 160 | + |  | + |  |  | + | +
RS 501 | MMA/BMA | 87 | 40000 | 5 | 6 | 160 | + |  |  | +
RS 573 | MMA | 103 | 110000 |  | ≤1 | 235 |  | + |  |  | +
RS 580 | MMA | 106 | 110000 |  | ≤1 | 235 |  | + |  |  | +
RS 551 | MMA | 110 | 110000 |  | ≤1 | 235 |  | + |  |  | +
RS 591 | MMA | 119 | 165000 |  | ≤1 | 250 |  | + |  |  | +

## 高分子量聚酯树脂
KULPES® 高分子量聚酯树脂
型号 | 形态 | 供货形式 (%固含量) | 玻璃化温度 (°C) | 分子量 (g/mol) | 羟值 (mgKOH/g) | 酸值 (mgKOH/g) | 熔点 (°C) | 软化点 (°C) | 应用领域
[9 empty] | 印刷油墨 | 粘合剂 | 罐听涂料 | 热密封涂料
RS 6204 | 液态 | 100 | -30 | 10000 | 6-12 | ≤2 |  |  | + | +
RS 6208 | 结晶态 | 100 | -10 | 15000 | 4-10 | ≤4 |  | 95 | + | +
CP 711 | 固体 | 100 | 45 | 16000 | 5-10 | ≤2 |  |  | + | + | + | +
CP 710 | 固体 | 100 | 63 | 20000 | 4-7 | ≤2 |  |  | +
CP 708 | 固体 | 100 | 65 | 20000 | 4-7 | ≤5 |  |  | + |  |  | +
CP 706 | 固体 | 100 | 67 | 20000 | 4-7 | ≤2 |  |  | + | +
CP 705 | 固体 | 100 | 67 | 15000 | 4-7 | ≤2 |  |  | +
CP 752 | 固体 | 100 | 70 | 18000 | 4-7 | ≤2 |  |  |  |  | +
CP 712 | 固体 | 100 | 102 | 15000 | 4-7 | ≤3 |  |  |  |  | +

## 溶剂型聚酯树脂
KULPES® 溶剂型聚酯树脂
型号 | 供货形式 (%固含) | 玻璃化温度 (°C) | 分子量 (g/mol) | 羟值 (mgKOH/g) | 酸值 (mgKOH/g) | 粘度 (MPa.s) | 应用领域
[7 empty] | 建筑卷材 | 家电卷材 | 罐听外涂 | 罐听内涂 | 印刷油墨
CL 736 A | 60 | -5 | 7000 | 15-20 | ≤2 | 4500 | + | + | +
CL 730 D | 65 | 15 | 4000 | 51-58 | ≤3 | 2000 | + | + |  |  | +
CL 715 A | 65 | 20 | 5500 | 15-25 | ≤3 | 15000 | + | + |  |  | +
CL 798 L | 65 | 20 | 3000 | 30-40 | ≤3 | 5000 | + | + |  |  | +
CL 755 J | 65 | 20 | 2000 | 70-80 | ≤8 | 5000 | + | + |  |  | +
CL 737 F | 55 | 25 | 4000 | 35-45 | ≤4 | 2000 |  |  | + |  | +
CL 728 D | 65 | 25 | 2000 | 90-100 | ≤8 | 5000 |  |  |  |  | +
CL 718 C | 50 | 30 | 5500 | 18-24 | ≤2 | 3000 | + | + | + | + | +
CL 718 D | 55 | 30 | 5500 | 18-24 | ≤2 | 4000 | + | + | + | + | +
CL 726 C | 55 | 30 | 6000 | 18-24 | ≤2 | 4500 | + | + | + | +
CP 711 A | 40 | 45 | 15000 | 7-11 | ≤3 | 5000 | + | + | + | + | +
CL 720 A | 50 | 60 | 5500 | 18-24 | ≤2 | 3000 | + | + | + | + | +

## 附着力促进剂
KULPES® 附着力促进剂
型号 | 供货形式 (%固含) | 溶剂 | 羟值 (mgKOH/g) | 粘度 (MPa.s) | PH值 | 应用领域–涂料
KAW | 60 | 二甲苯 | 30 | 500 | - | 工业、卷材、木器、罐听、交通
KAW-B | 60 | 醋酸丁酯 | 30 | 500 | - | 工业、卷材、罐听、交通、印刷油墨
KAW-100 | 100 | - | 30 | 500 (60%XYL) |  | 工业、木器、罐听、交通、印刷油墨
KAH | 100 | - | 25 | 1000 |  | 工业、卷材、木器
KA-13 | 45 | 水 | 60 | 100 | - | 水性木器，水性塑胶、水性工业
KA-16 | 100 | - | 60 | 15000 |  | 工业、罐听、塑胶

## 测试方法与企业信息
特性指标测试方法与企业信息
一、 特性指标测试方法
指标项目 | 标准依据 | 测试方法说明 | 备注
玻璃化温度 (Tg) | GB/T 19466.2-2004 | 用 DSC（差示扫描式量热法）测定。
分子量 (Mw) | GB/T 27843-2011 | 用 GPC（凝胶渗透色谱法）测定。
粘度 | GB/T 7193-2008 | 用旋转粘度计测定。
软化点 | GB/T 4507-2014 | 采用环球法测定。
熔点 | GB/T 4507-2014 | 采用 DSC 测定。
固体份 (固含量) | GB/T 1725-2007 | 将大约3克样品在105度下加热烘烤30分钟，干燥后剩余物质与试样质量比较，以百分数表示。
羟值 | GB/T 7383-2020 | 将大约3克样品溶解到二氯甲烷，室温下用醋酸酐反应样品中的羟基基团。在酸酐水解后用0.5N KOH甲醇溶液滴定。
酸值 | GB/T 6743-2008 | 将大约4克样品溶解到二氯甲烷或四氢呋喃。用0.1N KOH甲醇或乙醇溶液滴定，酚酞作为指示剂。
二、 昆勒聚合物（上海）有限公司 联系信息
公司名称 | 昆勒聚合物（上海）有限公司 / Kuller Polymer (Shanghai) Co., Ltd.
地址 | 上海市闵行区都庄路2350号2幢501室
邮编 | 201108
电话 | 021-6486 6300
官方网址 | http://www.kullerpolymer.com
电子邮箱 | kullerpolymer@163.com
产品系列 | KULPES® 树脂产品（胶粘剂、涂料）